## Tabelle1
| Mischung 1 | Mischung 2 | Mischung 3 | Mischung 4 | Mischung 5 | Mischung 6 | Mischung 7 | Mischung 8 | Mischung 9 | Mischung 10 | Mischung 11 | Mischung 12 | Mischung 13 |  | Gussteil 1
[14 empty] | Gewicht: | 45 | 30 | 8 | kg pro guss
Anteil Harz | 5% | 8% | 7.5% | 7.5% | 10% | 10% | 10% | 12.5% | 12.5% | 12% | 12.5% | 12% | 14% |  | 6.3 | 4.2 | 1.12 | kg resin
Anteil Stein | 95% | 92% | 92.5% | 92.5% | 90% | 90% | 90% | 87.5% | 87.5% | 88% | 87.5% | 88% | 86% |  |  |  | 6.88 | kg steine
grob | 19% | 30.67% | 10.28% | 0% | 0% | 10% | 15% | 0% | 8.333% | 8.5% | 8.5% | 8.5% | 8% |  | 3.6 | 2.4
mittel | 38% | 36.8% | 41.11% | 30.83% | 30% | 20% | 20% | 25% | 19.17% | 20% | 20% | 20% | 20% |  | 9 | 6
fein | 63.33% | 24.53% | 41.11% | 30.83% | 30% | 20% | 20% | 27.5% | 25% | 25% | 25% | 25% | 24% |  | 10.8 | 7.2
sehr fein | 0% | 0% | 0% | 30.83% | 30% | 40% | 35% | 35% | 35% | 34.5% | 34% | 34.5% | 34% |  | 15.3
Notizen | Gute Menge Harz, jedoch zu grobe Steine | Etwas zu viel Harz, Steine bilden eine poröse Masse | Gute Menge Harz, dennoch poröse Strucktur | Gute Strucktur, keine porösität zu Erkennen. Hier und da kleine Hohlräume | Ebenso gute Strucktur mit ein paar Hohlräumen. Mehr Harz hat nur bedingt geholfen, die Hohlräume zu schließen | +5g Pikmente. Warscheinlich zu viel Pikmente. Immernoch Holräume zu erkennen. Bruch geht mit Steinen, nicht nur an Hartz verbindung | +3g Pikmente. Immernoch zu viel Farbstoff. Steinmasse schafft es nicht, die großen Steine zu umhüllen | +1.5g Pikmente. Farbe mit 0.5% Pikmente immernoch gut ausreichend. Beim Kompremieren in der Form ist die Masse "flüssig". Scheint gut verteilbar und noch beweglich zu seien. Es bildet sich eine dünne Schicht Epoxy auf der Oberfläche. Ggf. 1% runter | + 1.5g Pikmente. Ähnliches Verhalten wie Probe 8. Jedoch nicht ganz so gut verteilbar. | + 1g Pikmente. Gute Menge Harz. Rütteln mit Standbohrmaschine hat zwar geholfen, jedoch nicht alle Luftblasen entfernt | +1g Pikmente. Etwas zu viel Harz. | +1g Pikmente
Idee Fortlaufend | Test 1 | Test 2, Weniger große Steine nötig | Kleinere Körngröße nötig | ggf mehr Harz | gleiche Menge Harz, mehr kleine Steine und ein paar große | weniger Pikmente nötig | weniger Pikmente nötig. Dichte warscheinlich maximiert. Wieviel Hartz ist zu viel? | Da flüssig erscheinend: Das nächte mal mit Rütteln. Mögliches verbessen | Da flüssig erscheinend: Das nächte mal mit Rütteln. Mögliches verbessen | Rüttelmaschine implementieren